## Sheet1
缓冲类的仓储条件和仓储周期
目的：为了更好的利用仓库空间，减少货物积压，降低产品报废率。
序号 | 类别 |  | 仓储条件 |  |  |  | 仓储周期 | 过期主要后果 | 备注
|  |  | 公用条件 | 温度 | 湿度 | 包装
1 | EPE | 普通白色 | 干净、干燥、通风、严禁暴晒、防止虫、鼠害，必须离地10CM以上 | 常温 |  | 塑料袋包装 | 4个月 | 材料老化、破损、缓冲性能下降
2 |  | 粉红色抗静电 |  |  |  |  | 3个月 | 抗静电效果减退、颜色变浅、材料老化
3 |  | 黑色导电 |  |  |  |  | 2个月 | 导电效果减退、颜色变浅、材料老化
4 |  | 其他 |  |  |  |  | 4个月 | 颜色变浅、材料老化
5 | PU | 普通白色 | 干净、干燥、通风、严禁暴晒、防止虫、鼠害，必须离地10CM以上 | 常温 |  | 塑料袋包装 | 2个月 | 颜色出现色差、材料老化
6 |  | 粉红色抗静电 |  |  |  |  | 2个月 | 抗静电效果减退、颜色变浅、材料老化
7 |  | 导电 |  |  |  |  | 1.5个月 | 导电效果减退、颜色变浅、材料老化
8 |  | 阻燃 |  |  |  |  | 3个月 | 阻燃效果降低、材料老化
9 |  | 其他颜色 |  |  |  |  | 2个月 | 颜色出现色差、材料老化
10 | EPS | 普通白色 | 干净、干燥、通风、严禁暴晒、防止虫、鼠害，必须离地10CM以上 | 常温 |  | 塑料袋包装 | 4个月 | 材料脆化、缓冲性能下降
11 |  | 抗静电 |  |  |  |  | 2个月 | 抗静电效果减退、材料脆化
12 |  | 导电 |  |  |  |  | 1.5个月 | 导电效果减退、材料脆化
13 |  | 其他颜色 |  |  |  |  | 3个月 | 颜色变浅、材料脆化
14 | EPP | 普通白色 | 干净、干燥、通风、严禁暴晒、防止虫、鼠害，必须离地10CM以上 | 常温 |  | 塑料袋包装 | 4个月 | 材料脆化、缓冲性能下降
15 |  | 抗静电 |  |  |  |  | 2个月 | 抗静电效果减退、材料脆化
16 |  | 导电 |  |  |  |  | 1.5个月 | 导电效果减退、材料脆化
17 |  | 其他颜色 |  |  |  |  | 3个月 | 颜色变浅、材料脆化
18 | 橡胶材料 |  | 干净、干燥、通风、严禁暴晒、防止虫、鼠害，必须离地10CM以上 | 常温 |  | 塑料袋包装 | 3个月 | 材料老化、破损、缓冲性能下降
标签类的仓储条件和仓储周期
目的：为了更好的利用仓库空间，减少货物积压，降低产品报废率。
序号 | 类别 |  | 仓储条件 |  |  |  | 仓储周期 | 过期主要后果 | 备注
|  |  | 公用条件 | 温度 | 湿度 | 包装
1 | 纸类 | 普通背胶 | 干净、干燥、通风、严禁暴晒、防止虫、鼠害，必须离地80CM以上 | 常温 |  | 塑料袋包装 | 6个月 | 粘性降低
2 |  | 可转移 |  |  |  |  | 5个月 | 粘性降低，转移效果降低
3 |  | 加强胶 |  |  |  |  | 4个月 | 粘性降低，加强效果降低
5 | 薄膜类 | 普通背胶 | 干净、干燥、通风、严禁暴晒、防止虫、鼠害，必须离地80CM以上 | 常温 |  | 塑料袋包装 | 6个月 | 粘性降低
6 |  | 可转移 |  |  |  |  | 3个月 | 粘性降低，转移效果降低
7 |  | 加强胶 |  |  |  |  | 2个月 | 粘性降低，加强效果降低
8 | 防伪、其他 | 防伪 | 干净、干燥、通风、严禁暴晒、防止虫、鼠害，必须离地10CM以上 | 常温 |  | 塑料袋包装 | 3个月 | 粘性降低，防伪效果丧失
9 |  | 其他 |  |  |  |  | 6个月 | 粘性降低
塑料类的仓储条件和仓储周期
目的：为了更好的利用仓库空间，减少货物积压，降低产品报废率。
序号 | 类别 |  | 仓储条件 |  |  |  | 仓储周期 | 过期主要后果 | 备注
|  |  | 公用条件 | 温度 | 湿度 | 包装
1 | 普通 |  | 干净、干燥、通风、严禁暴晒、防止虫、鼠害，必须离地50CM以上 | 常温 |  | 塑料袋包装 | 12个月 | 材料老化
2 | 抗静电 | [5 empty] | 6个月 | 抗静电效果丧失、材料老化
3 | 导电 | [5 empty] | 3个月 | 导电效果丧失、材料老化
4 | 屏蔽袋、铝箔袋 | [5 empty] | 3个月 | 屏蔽效果减退、抗静电效果丧失、材料老化
5 | 普通背胶袋 | [5 empty] | 6个月 | 材料粘性降低、材料老化
6 | 中空板、钙塑板 | [5 empty] | 6-8个月 | 材料脆化
木制品类的仓储条件和仓储周期
目的：为了更好的利用仓库空间，减少货物积压，降低产品报废率。
序号 | 类别 |  | 仓储条件 |  |  |  | 仓储周期 | 过期主要后果 | 备注
|  |  | 公用条件 | 温度 | 湿度 | 包装
1 | 非熏蒸实木 |  | 干净、干燥、通风、严禁暴晒、防止虫、鼠害，必须离地50CM以上 | 常温 | 12%-18% | 防水油布封盖 | 4个月 | 材料变形、受潮、发霉
2 | 熏蒸实木 | [5 empty] | 21天 | 材料变形、受潮、发霉、熏蒸效果丧失
3 | 普通胶合板 | [5 empty] | 4个月 | 材料变形、受潮、发霉
4 | 环保胶合板 | [5 empty] | 2个月 | 材料变形、受潮、发霉、环保效果降低
纸制品类的仓储条件和仓储周期
目的：为了更好的利用仓库空间，减少货物积压，降低产品报废率。
序号 | 类别 |  | 仓储条件 |  |  |  | 仓储周期 | 过期主要后果 | 备注
|  |  | 公用条件 | 温度 | 湿度 | 包装
1 | 瓦楞类 | 普通无印刷 | 干净、干燥、通风、严禁暴晒、防止虫、鼠害，必须离地10CM以上 | 常温 | 95%以上 | 塑料袋包装 | 1星期 | 材料软化、脆化、脱胶、破损、发霉
[5 empty] | 85%-95% |  | 2星期
[5 empty] | 65%-85% |  | 1个月
[5 empty] | 65%以下 |  | 3个月
2 |  | 有印刷 | 干净、干燥、通风、严禁暴晒、防止虫、鼠害，必须离地10CM以上 |  | 95%以上 | 塑料袋包装 | 1星期 | 材料软化、脆化、脱胶、印刷颜色变化、破损、发霉
[5 empty] | 85%-95% |  | 2星期
[5 empty] | 65%-85% |  | 1个月
[5 empty] | 65%以下 |  | 2个月
3 |  | 抗静电 | 干净、干燥、通风、严禁暴晒、防止虫、鼠害，必须离地20CM以上 | 常温 | 95%以上 | 塑料袋包装 | 1星期 | 抗静电油墨失效、软化、脆化、脱胶、印刷颜色变化、破损、发霉
[5 empty] | 85%-95% |  | 2星期
[5 empty] | 65%-85% |  | 1个月
[5 empty] | 65%以下 |  | 1.5个月
4 |  | 导电 | 干净、干燥、通风、严禁暴晒、防止虫、鼠害，必须离地20CM以上 |  | 95%以上 | 塑料袋包装 | 1星期 | 导电油墨失效、软化、脆化、脱胶、印刷颜色变化、破损、发霉
[5 empty] | 85%-95% |  | 2星期
[5 empty] | 65%-85% |  | 1个月
[5 empty] | 65%以下 |  | 1.5个月
5 | 非瓦楞类 | 无碳复写 | 干净、干燥、通风、严禁暴晒、防止虫、鼠害，必须离地20CM以上 | 常温 | 常态 | 塑料袋包装 | 8-10个月 | 复写效果淡化、材料软化、脆化、破损、发霉
6 |  | 其他纸制品 |  |  |  |  | 6-8个月 | 材料软化、脆化、破损、发霉
吸塑制品类的仓储条件和仓储周期
目的：为了更好的利用仓库空间，减少货物积压，降低产品报废率。
序号 | 类别 |  | 仓储条件 |  |  |  | 仓储周期 | 过期主要后果 | 备注
|  |  | 公用条件 | 温度 | 湿度 | 包装
1 | 普通无抗静电 |  | 干净、干燥、通风、严禁暴晒、防止虫、鼠害，必须离地50CM以上 | 常温 | 常态 | 塑料袋包装 | 2.5个月 | 材料变形、沾灰、发霉、破损
2 | 抗静电 | [5 empty] | 1.5个月 | 材料变形、沾灰、发霉、破损、抗静电效果下降
3 | 导电 | [5 empty] | 1.5个月 | 材料变形、沾灰、发霉、破损、导电效果下降
机器备件制品的仓储条件和仓储周期
目的：为了更好的利用仓库空间，减少货物积压，降低产品报废率。
序号 | 类别 |  | 仓储条件 |  |  |  | 仓储周期 | 过期主要后果 | 备注
|  |  | 公用条件 | 温度 | 湿度 | 包装
1 | 干燥剂 |  | 干净、干燥、通风、严禁暴晒、防止虫、鼠害，必须离地50CM以上 | 常温 | 常态 | 密封保存 | 2.5个月 | 干燥剂粉末失效
2 | 胶带 |  | 干净、干燥、通风、严禁暴晒、防止虫、鼠害，必须离地10CM以上 |  |  | 塑料袋包装